## 数据汇总-隐藏 (hidden)
启用 | 1
项目得分 | #REF!
实测实量 | #REF!
质量风险 | #REF!
安全文明 | #REF!
管理行为 | #REF!

## 实测实量 (hidden)
实测实量记录表
项目名称 | [11 empty] | 参评标段名称 |  | 检查人员 | 项目负责人
施工阶段 | [11 empty] | 参评标段面积 |  | 监理单位 | 监理单位负责人
检查部位 | [11 empty] | 检查日期 |  | 总包单位 | 施工单位负责人
检查项目 |  | 检查内容 | 判断条件 | 评判标准 | 检测区 | 检测点 | 测量点(输入框个数) | 爆板值 | 算法 | 设计值名称 | 不合格点 | 合格率 | 检查情况——原始数据 |  |  | 分项权重 | 指标项权重 | 汇总项权重 | 计算点 | 子项权重
主体工程 | 钢筋工程 | 墙、柱钢筋绑扎间距 | * | [-20,20]mm | 10 | 10 | 1 |  | 4 | 钢筋绑扎间距 |  |  | 墙、柱钢筋绑扎间距 |  |  | * | * | * |  | *
设计值
|  | 板、梁钢筋绑扎间距 | * | [-20,20]mm | 10 | 10 | [6 empty] | 板钢筋绑扎 | [6 empty] | *
设计值
|  | 钢筋绑扎质量 | 墙、柱、梁钢筋骨架中各竖向面钢筋网交叉点应全数绑扎；板上部钢筋网交叉点应全数绑扎，底部钢筋网除边缘部位可间隔交错绑扎。 | * | 10 | 10 | 1 |  | 5 |  |  |  | 钢筋绑扎质量 | [6 empty] | *
|  | 受力钢筋连接质量 | 套筒连接质量符合要求，钢筋丝头宜满足6f级精度要求，应采用专用直螺纹量规检验，通规应能顺利旋入并达到要求的拧入长度，止规旋入不得超过3P，丝头长度合格，端头进行打磨平整，中部连接紧密，无空腔，外露丝扣不能大于2丝，且端头有保护帽。 | * | 10 | 10 | 1 |  | 5 |  |  |  | 受力钢筋连接质量 | [6 empty] | *
|  |  | 电渣压焊、闪光对焊、电弧焊主要外观检查。（电渣压力焊焊包外露不得小于4mm（钢筋直径为28mm及以上时，不得小于6mm），接头轴线偏移不得大于1mm，接头弯折角不大于2度；电弧焊采用帮条焊或搭接焊时焊接长度应满足单面焊≥10d，双面焊≥5d，表面应平整，不得有凹陷或焊瘤，焊接接头区域不得有肉眼可见的裂纹，焊渣清理干净） | * | 10 | 10 | 1 |  | 5 |  |  |  | 受力钢筋连接质量
| 钢筋工程合计 | [18 empty] | *
| 混凝土结构工程 | 截面尺寸 | * | [-5,10]mm | #REF! | 40 | 2 |  | 1 | 截面尺寸 |  |  | 截面尺寸 |  |  | * |  |  |  | *
设计值
截面尺寸
设计值
|  | 表面平整度 | * | [0,8]mm | 10 | 40 | 1 |  | 2 |  |  |  | 表面平整度 | [6 empty] | *
表面平整度
|  | 垂直度 | 层高<=6m | [0,10]mm | 10 | 40 | 1 |  | 2 |  |  |  | 垂直度 | [6 empty] | *
垂直度
|  |  | 层高>6m | [0,12]mm | 10 | 40 | 1 |  | 2 |  |  |  | 垂直度
垂直度
|  | 顶板水平度 | * | [0,15]mm | 8 | 40 | 5 | >20mm | 3 |  |  |  | 顶板水平度 | [6 empty] | *
顶板水平度
|  | 楼板厚度 | * | [-5,10]mm | 10 | 10 | 1 |  | 4 | 楼板厚度 |  |  | 楼板厚度 | [6 empty] | *
设计值
| 混凝土结构工程合计 | [18 empty] | *
| 砌筑工程 | 表面平整度 | * | [0,8]mm | 10 | 40 | 1 |  | 2 |  |  |  | 表面平整度 |  |  | * |  |  |  | *
表面平整度
|  | 垂直度 | * | [0,5]mm | 10 | 40 | 1 |  | 2 |  |  |  | 垂直度 | [6 empty] | *
垂直度
|  | 方正性 | * | [0,10]mm | 10 | 30 | 3 |  | 6 |  |  |  | 方正性 | [6 empty] | *
|  | 外窗洞口尺寸 | * | [-10,10]mm | 10 | 40 | 2 |  | 1 | 高;宽 |  |  | 高 | [6 empty] | *
宽
设计值
| 砌筑工程合计 | [18 empty] | *
主体工程合计 | [19 empty] | *
抹灰工程 | 抹灰工程 | 墙面表面平整度 | * | [0,4]mm | 15 | 45 | 1 |  | 2 |  |  |  | 墙面表面平整度 |  |  | * | * |  |  | *
墙面表面平整度
|  | 墙面垂直度 | * | [0,4]mm | 15 | 45 | 1 |  | 2 |  |  |  | 墙面垂直度 | [6 empty] | *
墙面垂直度
|  | 地面表面平整度 | 水泥砂浆 | [0,4]mm | 6 | 24 | 1 |  | 2 |  |  |  | 地面表面平整度 | [6 empty] | *
|  |  | 细石混凝土 | [0,5]mm | 6 | 24 | 1 |  | 2 |  |  |  | 地面表面平整度
|  | 顶棚水平度 | * | [0,10]mm | 10 | 50 | 5 | >15mm | 3 |  |  |  | 顶棚水平度 | [6 empty] | *
顶棚水平度
|  | 地面水平度 | * | [0,10]mm | 10 | 50 | 5 | >15mm | 3 |  |  |  | 地面水平度 | [6 empty] | *
地面水平度
|  | 方正性 | * | [0,10]mm | 10 | 30 | 3 |  | 6 |  |  |  | 方正性 | [6 empty] | *
|  | 净高 | * | [-15,15]mm | 10 | 50 | 5 | <-30mm;>30mm | 8 | 净高 |  |  | 净高 | [6 empty] | *
设计值
净高
设计值
|  | 开间/进深 | * | [-15,15]mm | 6 | 24 | 2 |  | 1 | 开间;进深 |  |  | 开间 | [6 empty] | *
进深
设计值
|  | 户内门洞尺寸偏差 | * | [-10,10]mm | 10 | 40 | 2 |  | 1 | 高;宽 |  |  | 高 | [6 empty] | *
宽
设计值
|  | 外墙窗内侧墙体厚度极差 | 瓷砖收口 | [0,4]mm | 6 | 18 | 3 |  | 6 |  |  |  | 瓷砖收口 | [6 empty] | *
|  |  | 非瓷砖收口 | [0,4]mm | 6 | 12 | 2 |  | 6 |  |  |  | 非瓷砖收口
|  | 阴阳角方正 | * | [0,4]mm | 15 | 30 | 1 |  | 2 |  |  |  | 阴阳角方正 | [6 empty] | *
|  | 裂缝 | 无裂缝 | * | 20 | 20 | 1 |  | 5 |  |  |  | 裂缝 | [6 empty] | *
|  | 空鼓 | 无空鼓 | * | 20 | 20 | 1 |  | 5 |  |  |  | 空鼓 | [6 empty] | *
| 抹灰工程合计 | [18 empty] | *
抹灰工程合计 | [19 empty] | *
精装修工程 | 涂饰工程 | 平整度 | 面漆或腻子已打磨 | [0,3]mm | 15 | 45 | 1 |  | 2 |  |  |  | 平整度 |  |  | * | * |  |  | *
平整度
|  | 垂直度 | 面漆或腻子已打磨 | [0,3]mm | 15 | 45 | 1 |  | 2 |  |  |  | 垂直度 | [6 empty] | *
垂直度
|  | 阴阳角方正 | 面漆或腻子已打磨 | [0,3]mm | 15 | 30 | 1 |  | 2 |  |  |  | 阴阳角方正 | [6 empty] | *
|  | 顶棚水平度 | 结构板批白 | [0,10]mm | 10 | 50 | 5 | >15mm | 3 |  |  |  | 顶棚水平度 | [6 empty] | *
顶棚水平度
|  |  | 石膏板吊顶 | [0,5]mm | 10 | 50 | 5 | >10mm | 3 |  |  |  | 顶棚水平度
顶棚水平度
|  | 净高 | * | [-15,15]mm | 10 | 50 | 5 | <-30mm;>30mm | 8 | 净高 |  |  | 净高 | [6 empty] | *
设计值
净高
设计值
|  | 开间/进深 | * | [-15,15]mm | 6 | 24 | 2 |  | 1 | 开间;进深 |  |  | 开间 | [6 empty] | *
进深
设计值
|  | 裂缝 | 无裂缝 | * | 20 | 20 | 1 |  | 5 |  |  |  | 裂缝 | [6 empty] | *
|  | 空鼓 | 无空鼓 | * | 20 | 20 | 1 |  | 5 |  |  |  | 空鼓 | [6 empty] | *
| 涂饰工程合计 | [18 empty] | *
| 墙面饰面砖 | 墙面表面平整度 | 瓷砖墙面 | [0,3]mm | 6 | 12 | 1 |  | 2 |  |  |  | 墙面表面平整度 |  |  | * |  |  |  | *
|  |  | 光面石材墙面 | [0,3]mm | 6 | 12 | 1 |  | 2 |  |  |  | 墙面表面平整度
|  | 墙面垂直度 | 瓷砖墙面 | [0,2]mm | 6 | 12 | 1 |  | 2 |  |  |  | 墙面垂直度 | [6 empty] | *
|  |  | 石材墙面 | [0,2]mm | 6 | 12 | 1 |  | 2 |  |  |  | 墙面垂直度
|  | 阴阳角方正 | 瓷砖墙面 | [0,3]mm | 6 | 12 | 1 |  | 2 |  |  |  | 阴阳角方正 | [6 empty] | *
|  |  | 石材墙面 | [0,3]mm | 6 | 12 | 1 |  | 2 |  |  |  | 阴阳角方正
|  | 接缝高低差 | 瓷砖墙面 | [0,1]mm | 12 | 12 | 1 |  | 2 |  |  |  | 接缝高低差 | [6 empty] | *
|  |  | 石材墙面 | [0,1]mm | 12 | 12 | 1 |  | 2 |  |  |  | 接缝高低差
|  | 裂缝/空鼓 | 无裂缝、空鼓 | * | 10 | 10 | 1 |  | 5 |  |  |  | 裂缝/空鼓 | [6 empty] | *
| 墙面饰面砖合计 | [18 empty] | *
| 地面饰面砖 | 表面平整度 | * | [0,2]mm | 6 | 12 | 1 |  | 2 |  |  |  | 表面平整度 |  |  | * |  |  |  | *
|  | 接缝高低差 | [0,0.5]mm | * | 12 | 12 | 1 |  | 5 |  |  |  | 接缝高低差 | [6 empty] | *
|  | 裂缝/空鼓 | 无裂缝、空鼓 | * | 6 | 6 | 1 |  | 5 |  |  |  | 裂缝/空鼓 | [6 empty] | *
| 地面饰面砖合计 | [18 empty] | *
| 木地板安装 | 表面平整度 | * | [0,2]mm | 6 | 12 | 1 |  | 2 |  |  |  | 表面平整度 |  |  | * |  |  |  | *
|  | 地板水平度 | * | [0,10]mm | 4 | 20 | 5 | >15mm | 3 |  |  |  | 地板水平度 | [6 empty] | *
|  | 接缝宽度 | 实木复合、实木地板[0,0.5]mm | * | 12 | 12 | 1 |  | 5 |  |  |  | 接缝宽度 | [6 empty] | *
|  | 接缝高低差 | 实木复合、实木地板[0,0.6]mm | * | 12 | 12 | 1 |  | 5 |  |  |  | 接缝高低差 | [6 empty] | *
| 木地板安装合计 | [18 empty] | *
精装修工程合计 | [19 empty] | *
门窗工程 | 门窗工程 | 型材拼缝宽度 | 不适用塑钢窗[0,0.3]mm | * | 10 | 10 | 1 |  | 5 |  |  |  | 型材拼缝宽度 |  |  | * | * |  |  | *
|  | 型材拼缝高低差 | 同截面[0,0.3]mm | * | 10 | 10 | 1 |  | 5 |  |  |  | 型材拼缝高低差 | [6 empty] | *
|  |  | 不同截面[0,0.5]mm | * | 10 | 10 | 1 |  | 5 |  |  |  | 型材拼缝高低差
|  | 门、窗框正面垂直度 | * | [0,2]mm | 10 | 20 | 2 |  | 10 |  |  |  | 门、窗框正面垂直度 | [6 empty] | *
|  |  | 塑钢窗 | [0,3]mm | 10 | 20 | 2 |  | 10 |  |  |  | 门、窗框正面垂直度
| 门窗工程合计 | [18 empty] | *
门窗工程合计 | [19 empty] | *
防水工程 | 防水工程 | 地下室防水层厚度 | 1、卷材的厚度不小于设计值；2、涂膜防水层成膜良好无分层。 | * | 5 | 5 | 1 |  | 5 |  |  |  | 地下室防水层厚度 |  |  | * | * |  |  | *
|  | 地下室防水附加层 | 1、防水涂膜成膜良好无分层，附加层部位的切片厚度不小于非附加层部位设计厚度的150％； 2、卷材防水附加层宽度不小于500mm，水平和上翻各250mm。 | * | 5 | 5 | 1 |  | 5 |  |  |  | 地下室防水附加层 | [6 empty] | *
|  | 屋面防水厚度 | 实测值与设计值比较，卷材的厚度不小于设计值。 | * | 5 | 5 | 1 |  | 5 |  |  |  | 屋面防水厚度 | [6 empty] | *
|  | 卫生间涂膜厚度 | 卫生间地面、墙面（非附加层部分）防水涂膜成膜良好，无分层。涂膜防水层平均厚度应符合设计，最小厚度不小于设计厚度８０％。 | * | 5 | 5 | 1 |  | 5 |  |  |  | 卫生间涂膜厚度 | [6 empty] | *
|  | 卫生间附加防水层 | 设置部位：卫生间的侧排口、落水口、管道周边、阴阳角、烟道反坎、管井反坎、门框底等部位须设防水附加层。防水附加层材料与防水层相同；设置尺寸：防水附加层应从阴角开始上反和水平延伸各不小于250 mm。附加层四周上返高度超过地面完成面300mm，过门框向外延伸200mm。涂膜厚度：切片厚度不小于设计厚度的150％ | * | 5 | 5 | 1 |  | 5 |  |  |  | 卫生间附加防水层 | [6 empty] | *
| 防水工程合计 | [18 empty] | *
防水工程合计 | [19 empty] | *
设备安装 | 设备安装 | 座便坑距偏差 | * | [0,10]mm | 6 | 6 | 1 |  | 4 | 座便坑距偏差 |  |  | 座便坑距偏差 |  |  | * | * |  |  | *
设计值
|  | 同一室内的底盒标高差 | * | [0,5]mm | 6 | 36 | 6 |  | 6 |  |  |  | 同一室内的底盒标高差 | [6 empty] | *
同一室内的底盒标高差
|  | 并列插座开关面板高度差 | [0,0.5]mm | * | 6 | 6 | 1 |  | 5 |  |  |  | 并列插座开关面板高度差 | [6 empty] | *
| 设备安装合计 | [18 empty] | *
设备安装合计 | [19 empty] | *
总计 | [11 empty] | / | [7 empty] | *

## 实测·实量记录表 (hidden)
住宅过程评估实测实量评估表
项目名称 | [5 empty] | 参评标段名称 |  |  |  | 检查人员 | 项目负责人（签名）
施工阶段 | [5 empty] | 参评标段面积 |  |  |  | 监理单位 | 监理单位负责人
检查部位 | [5 empty] | 检查日期 |  |  |  | 总包单位 | 施工单位负责人
检查项目 |  | 检查内容 | 评判标准 | 检测区 | 检测点 | 选点规则 | 合格率 | 检查情况
原始数据——检测点
土建工程 | 钢筋工程 | 墙、柱钢筋绑扎间距 | ±20 | 10 | 10 | 作业层任一墙/柱面钢筋为一个检测区，选取其中与设计尺寸偏差最大的一个实测值，作为该实测指标合格率的1个计算点。 |  | 墙钢筋绑扎
设计值
|  | 板、梁钢筋绑扎间距 | ±20 | 10 | 10 | 作业层任一板/梁面钢筋为一个检测区，选取其中与设计尺寸偏差最大的一个实测值，作为该实测指标合格率的1个计算点。 |  | 板钢筋绑扎
设计值
|  | 钢筋绑扎质量 | 墙、柱、梁钢筋骨架中各竖向面钢筋网交叉点应全数绑扎；板上部钢筋网交叉点应全数绑扎，底部钢筋网除边缘部位可间隔交错绑扎。 | 10 | 10 | 作业层任一墙/板/梁/柱面钢筋为一个检测区，检查钢筋绑扎情况，作为该实测指标合格率的1个计算点。 |  | 主筋绑扎间距
|  | 受力钢筋连接质量 | 套筒连接质量符合要求，钢筋丝头宜满足6f级精度要求，应采用专用直螺纹量规检验，通规应能顺利旋入并达到要求的拧入长度，止规旋入不得超过3P，丝头长度合格，端头进行打磨平整，中部连接紧密，无空腔，外露丝扣不能大于2丝，且端头有保护帽。 | 10 | 10 | 作业层任一板/梁/柱面钢筋为一个检测区，检查钢筋绑扎情况，作为该实测指标合格率的1个计算点。根据现场在施进度，随机抽选。梁、柱（墙）、板筋进行检查。累计10个计算点（当该标段完全覆盖有梁、板、墙柱时，各测量5个点）。 搭接接头测量搭接长度以及有无漏绑；直螺纹套筒连接质量；电渣压力焊质量。不合格记“1”，合格记“0”。 |  | 受力钢筋连接质量
|  |  | 电渣压焊、闪光对焊、电弧焊主要外观检查。（电渣压力焊焊包外露不得小于4mm（钢筋直径为28mm及以上时，不得小于6mm），接头轴线偏移不得大于1mm，接头弯折角不大于2度；电弧焊采用帮条焊或搭接焊时焊接长度应满足单面焊≥10d，双面焊≥5d，表面应平整，不得有凹陷或焊瘤，焊接接头区域不得有肉眼可见的裂纹，焊渣清理干净） | 10 | 10
钢筋工程合计
| 混凝土结构工程 | 截面尺寸 | [－5，10]mm | 20 | 40 | 同一墙/柱面为一个检测区，每个检测区检测截面尺寸2次，选取其中与设计尺寸偏差最大的一个实测值，作为该实测指标合格率的1个计算点。 |  | 墙/柱截面尺寸
设计值
墙/柱截面尺寸
设计值
|  | 表面平整度 | [0，8]mm | 20 | 40 | 任选长边墙两面中的一面作为1个检测区。当所选墙长度小于3米时，同一面墙4个角（顶部及根部）中，取左上及右下2个角。按45度角斜放靠尺，累计测2次表面平整度,这2个实测值分别作为该指标合格率的2个计算点;当所选墙长度大于3米时，还需在墙长度中间水平放靠尺增加测量1次，这3个实测值分别作为该指标合格率的3个计算点。跨洞口部位必测。 |  | 墙表面 平整度
|  | 垂直度 | 层高≤6m[0，10]mm 层高＞6m[0，12]mm | 10 | 40 | 任选长边墙两面中一面作为1个检测区。当墙长小于3米时，同一面墙距两端头竖向阴阳角约30CM位置，分别按靠尺顶端接触到上部砼顶板位置及靠尺底端接触到下部地面位置测2次垂直度，这2个实测值分别作为该实测指标合格率的2个计算点。当墙长度大于3米时，需在墙长度中间位置靠尺在高度方向居中处加测1次，3个实测值分别作为该实测指标合格率的3个计算点。砼柱：任选砼柱四面中的两面作为一个检测区；分别将靠尺顶端接触到上部砼顶板和下部地面位置各测1次，这2个实测值分别作为该实测指标合格率的2个计算点。砼墙体洞口一侧为垂直度必测部位。 |  | 墙/柱 垂直度
|  | 顶板水平度 | [0，15]mm | 8 | 40 | 使用激光扫平仪，在实测板跨内打出一条水平基准线。分别测量4个角点/板跨几何中心位砼顶板与水平基准线之间的5个垂直距离。以最低点为基准点，计算另外四点与最低点之间的偏差，最大偏差值≤20mm时，5个偏差值（基准点偏差值以0计）的实际值作为该实测指标合格率的5个计算点。最大偏差值﹥20mm时，5个偏差值均按最大偏差值计，作为该实测指标合格率的5个计算点。 |  | 顶板 水平度
|  | 楼板厚度 | [－5，10]mm | 10 | 10 | 同一跨板作为1个实测区。每个实测区取1个样本点，取点位置为该板跨中区域。1个实测值作为判断该实测指标合格率的1个计算点。 |  | 楼板厚度
设计值
混凝土工程合计
| 砌筑工程 | 表面平整度 | [0，8]mm | 10 | 40 | 每一面墙都可以作为1个实测区，优先选用有门窗、过道洞口的墙面。测量部位选择正手墙面。墙面有门窗、过道洞口的，在各洞口45度斜交测一次，作为新增实测指标合格率的1个计算点。 |  | 平整度
|  | 垂直度 | [0，5]mm | 10 | 40 | 每一面墙都可以作为1个实测区，优先选用有门窗、过道洞口的墙面,测量部位选择正手墙面。应避开墙顶梁、墙底灰砂砖或砼反坎、墙体斜顶砖，消除其测量值的影响，如两米靠尺过高不易定位，可采用1米靠尺。 |  | 垂直度
|  | 方正性 | [0，10]mm | 10 | 30 | 在同一测区内，测量部位选择正手墙面，实测前需用5米卷尺或激光扫平仪对弹出的两条方正度控制线进行校核，以短边墙为基准进行校核.无误后采用激光扫平仪打出十字线或吊线方式，沿墙长度方向分别测量3个位置（两端和中间）与控制线之间的距离（如果现场找不到控制线，可以一面带窗墙面为基准，用仪器引出两条辅助方正控制线,）。选取3个实测值之间的极差，作为判断该实测指标合格率的1个计算点。 |  | 方正性
|  | 外窗洞口尺寸 | [－10，10]mm | 10 | 40 | 同一外门或外窗洞口均可作为1个实测区。不包括抹灰收口厚度，以砌体边对边，分别测量窗洞口宽度和高度各2次。取高度或宽度的2个实测值与设计值间的偏差最大值，作为判断宽度或高度实测指标合格率的1个计算点。 |  | 高
宽
[8 empty] | 设计值 | `
高
宽
设计值
砌筑工程合计
| 抹 灰 工 程 | 抹灰墙面表面平整度 | [0，4]mm | 15 | 45 | 每一个功能房间地面都可以作为1个实测区。任选同一功能房间地面的2个对角区域，按与墙面夹角45度平放靠尺测量2次，加上房间中部区域测量一次，共测量3次。客\餐厅或较大房间地面的中部区域需加测1次。同一功能房间内的3或4个地面平整度实测值，作为判断该实测指标合格率的3或4个计算点。 |  | 平整度
|  | 抹灰墙面垂直度 | [0，4]mm | 15 | 45 | 每一面墙作为1个实测区；每一测尺的实测值作为一个合格计算点。同一实测区内，当墙长度小于3米时，同一面墙距两端头竖向阴阳角约30cm位置，分别按以下原则实测2次：一是靠尺顶端接触到上部砼顶板位置时测1次垂直度，二是靠尺底端接触到下部地面位置时测1次垂直度；当墙长度大于3米时，在墙长度中间位置增测一次；具备实测条件的门洞口墙体垂直度为必测项。 |  | 垂直度
|  | 地面表面平整度 | 水泥砂浆[0，4]mm 细石混凝土[0，5]mm | 6 | 24 | 每一个功能房间地面都可以作为1个实测区。任选同一功能房间地面的2个对角区域，按与墙面夹角45度平放靠尺测量2次，加上房间中部区域测量一次，共测量3次。客\餐厅或较大房间地面的中部区域需加测1次。同一功能房间内的3或4个地面平整度实测值，作为判断该实测指标合格率的3或4个计算点。 |  | 地面
|  | 顶棚水平度 | [0，10]mm | 10 | 50 | 已完成腻子的同一功能房间内顶板作为1个实测区。同一功能房间内顶板需已完成腻子施工；使用激光扫平仪，在实测板跨内打出一条水平基准线。同一实测区距顶板天花线30CM处位置选取4个角点，以及板跨几何中心位（若板单侧跨度较大可在中心部位增加1个测点），分别测量砼顶板与水平基准线之间的5个垂直距离。以最低点为基准点，计算另外四点与最低点之间的偏差，最大偏差值≤15mm时，5个偏差值（基准点偏差值以0计）的实际值作为判断该实测指标合格率的5个计算点。最大偏差值﹥15mm时，5个偏差值均按最大偏差值计，作为判断该实测指标合格率的5个计算点。 |  | 顶板水平度
|  | 地面水平度极差 | [0，10]mm | 10 | 50 | 每一个功能房间地面都可以作为1个实测区。使用激光扫平仪，在实测板跨内打出一条水平基准线。同一实测区地面的4个角部区域，距地脚边线30cm以内各选取1点，在地面几何中心位选取1点，分别测量找平层地面与水平基准线之间的5个垂直距离。以最低点为基准点，计算另外四点与最低点之间的偏差。偏差值≤10mm时，该实测点合格；最大偏差值≤15mm时，5个偏差值（基准点偏差值以0计）的实际值作为判断该实测指标合格率的5个计算点。最大偏差值﹥15mm时，5个偏差值均按最大偏差值计，作为判断该实测指标合格率的5个计算点。 |  | 地面水平度
|  | 方正性 | [0，10]mm | 10 | 30 | 在同一测区内，实测前需用5米卷尺或激光扫平仪对弹出的两条方正度控制线进行校核，以短边墙为基准进行校核.无误后采用激光扫平仪打出十字线或吊线方式，沿墙长度方向分别测量3个位置（两端和中间）与控制线之间的距离（如果现场找不到控制线，可以一面带窗墙面为基准，用仪器引出两条辅助方正控制线,）。选取3个实测值之间的极差，作为判断该实测指标合格率的1个计算点。 |  | 方正性
|  | 抹灰净高 | [－15，15]mm | 10 | 50 | 每一个功能房间作为1个实测区。实测前，所选套房必须完成地面找平层施工。同时还需了解所选套房的各房间结构楼板的设计厚度和建筑构造做法厚度等；各房间地面的4个角部区域，距地脚边线30cm附近各选取1点（避开吊顶位），在地面几何中心位选取1点，测量出找平层地面与天花顶板间的5个垂直距离，即5个室内净高实测值。用设计层高值减去结构楼板和地面找平层施工设计厚度值，作为该房间理论室内净高值。当实测值与设计值最大偏差值为【-30，30】mm时，5个偏差值的实际值作为判断该实测指标合格率的5个计算点。当最大偏差值﹥30mm或﹤-30mm时，5个偏差值均按最大偏差值计。 |  | 净高
设计值
净高
设计值
净高
设计值
|  | 抹灰开间/进深 | [-15，15]mm | 6 | 24 | 每一个功能房间的开间和进深分别各作为1个实测区，累计实测实量6个功能房间的12个实测区。同一实测区内按开间（进深）方向测量墙体两端的距离，各得到两个实测值，比较两个实测值与图纸设计尺寸，找出偏差的最大值。 |  | 开间
设计值
进深
设计值
|  | 户内门洞尺寸偏差 | [－10，10]mm | 10 | 40 | 每一个户内门洞都作为1个实测区。实测前需了解所选套房各户内门洞口尺寸。实测前户内门洞口侧面需完成抹灰收口和地面找平层施工，以确保实测值的准确性。 |  | 高度
宽度
设计值
|  | 外墙窗内侧墙体厚度极差 | [0，4]mm | 12 | 30 | 任一樘外门窗都作为一个实测区。累计10个实测区，其中卫生间、厨房等四边瓷砖收口外窗实测区为5个；实测时，外墙窗框等测量部位需完成抹灰或装饰收口。外墙平窗框内侧墙体，在窗框侧面中部各测量2次墙体厚度和沿着竖向窗框尽量在顶端位置测量1次墙体厚度。这3次实测值之间极差值作为判断该实测指标合格率的1个计算点。外墙凸窗框内侧墙体，沿着与内墙面垂直方向，分别测量凸窗台面两端头部位窗框与内墙抹灰完成面之间的距离。2个实测值之间极差值作为判断该实测指标合格率的1个计算点。 |  | 瓷砖收口
非瓷砖收口
|  | 阴阳角方正 | [0，4]mm | 15 | 30 | 每面墙的任意一个阴角或阳角均可以作为1个实测区。选取对观感影响较大的阴阳角，同一个部位，从地面向上300mm和1500mm位置分别测量1次。2次实测值作为判断该实测指标合格率的2个计算点。 |  | 阴阳角
|  | 裂缝（抹灰工程） | 无裂缝 | 20 | 20 | 所选户型内每一自然间作为1个实测区。每一自然间内所有墙体全检。1个实测区取1个实测值。1个实测值作为1个合格率计算点。所选2套房累计20个实测区，不满足20个时，需增加实测套房数。 （抹灰空鼓实测介入条件为一个月） |  | 裂缝
|  | 空鼓（抹灰工程） | 无空鼓 | 20 | 20 | 所选户型内每一自然间作为1个实测区。每一自然间内所有墙体全检。1个实测区取1个实测值。1个实测值作为1个合格率计算点。所选2套房累计20个实测区，不满足20个时，需增加实测套房数。 （抹灰空鼓实测介入条件为一个月） |  | 空鼓
抹灰工程合计
装饰装修工程 | 涂饰工程 | 平整度 | [0，3]mm面漆或腻子已打磨 | 15 | 45 | 每一面墙作为1个实测区，累计15个实测区。每一测尺实测值作为一个合格计算点。测量方法同抹灰阶段的墙面平整度。 |  | 平整度
|  | 垂直度 | [0，3]mm面漆或腻子已打磨 | 15 | 45 | 每一面墙作为1个实测区，累计15个实测区。每一测尺实测值作为一个合格计算点。测量方法同抹灰阶段的墙面垂直度。 |  | 垂直度
|  | 阴阳角方正 | [0，3]mm面漆或腻子已打磨 | 15 | 30 | 每面墙的任意一个阴角或阳角均可以作为1个实测区。其他同抹灰阶段的阴阳角方正。 |  | 阴阳角
|  | 顶棚水平度 | 结构板批白[0，10]mm 石膏板吊顶[0,5]mm | 10 | 50 | 每一个功能房间作为1个实测区，累计实测实量10个实测区。使用激光扫平仪，在实测房间内打出一条水平基准线。同一顶棚（吊顶）内距天花线30cm位置处选取4个角点，以及板跨几何中心位（若板单侧跨度较大可在中心部位增加1个测点），分别测量出与水平基准线之间的5个垂直距离。以最低点为基准点，计算另外四点与最低点之间的偏差，最大偏差值≤15mm时，5个偏差值（基准点偏差值以0计）的实际值作为判断该实测指标合格率的5个计算点。最大偏差值﹥15mm时，5个偏差值均按最大偏差值计，作为判断该实测指标合格率的5个计算点。 |  | 顶棚水平度
|  | 净高（涂饰工程） | [－15，15]mm | 10 | 50 | 每一个功能房间作为1个实测区。实测前，所选套房必须完成地面找平层施工。同时还需了解所选套房的各房间结构楼板的设计厚度和建筑构造做法厚度等；各房间地面的4个角部区域，距地脚边线30cm附近各选取1点（避开吊顶位），在地面几何中心位选取1点，测量出找平层地面与天花顶板间的5个垂直距离，即5个室内净高实测值。用设计层高值减去结构楼板和地面找平层施工设计厚度值，作为该房间理论室内净高值。当实测值与设计值最大偏差值为【-30，30】mm时，5个偏差值的实际值作为判断该实测指标合格率的5个计算点。当最大偏差值﹥30mm或﹤-30mm时，5个偏差值均按最大偏差值计。 |  | 净高
设计值
净高
设计值
净高
设计值
|  | 开间/进深（涂饰工程） | [-15，15]mm | 6 | 24 | 每一个功能房间的开间和进深分别各作为1个实测区，累计实测实量6个功能房间的6个实测区。同一实测区内按开间（进深）方向测量墙体两端的距离，各得到两个实测值，比较两个实测值与图纸设计尺寸，找出偏差的最大值。 |  | 开间
设计值
进深
设计值
|  | 裂缝（涂饰工程） | 无裂缝 | 20 | 20 | 所选户型内每一自然间作为1个实测区。所选套房内所有墙体和天花全检。1个实测值作为1个实测合格率计算点。墙面检查裂缝/空鼓指标，天花则只检查裂缝指标。 |  | 裂缝
|  | 空鼓（涂饰工程） | 无空鼓 | 20 | 20 | 所选户型内每一自然间作为1个实测区。所选套房内所有墙体和天花全检。1个实测值作为1个实测合格率计算点。墙面检查裂缝/空鼓指标，天花则只检查裂缝指标。 |  | 空鼓
涂饰工程合计
| 墙面饰面砖 | 墙面表面平整度 | 瓷砖墙面[0，3]mm | 6 | 12 | 每套房内厨房、卫生间、阳露台的同一面墙都可作为1个实测区，取各墙面左上及右下2个角，按45度角斜放靠尺，分别测量1次，2次测量值作为该实测指标合格率的2个计算点 |  | 瓷砖墙面
|  |  | 光面石材墙面[0，3]mm | 6 | 12 |  |  | 光面石材墙面
|  | 墙面垂直度 | 瓷砖墙面[0，2]mm | 6 | 12 | 每一套房内厨房、卫生间、阳露台都可作为1个实测区。每一个实测区测量2个点，其实测值作为该实测指标合格率的2个计算点 |  | 瓷砖墙面
|  |  | 石材墙面[0，2]mm | 6 | 12 | 每一套房内厨房、卫生间、阳露台都可作为1个实测区。每一个实测区测量2个点，其实测值作为该实测指标合格率的2个计算点 |  | 石材墙面
|  | 阴阳角方正 | 瓷砖墙面[0，3]mm | 6 | 12 | 房内厨房、卫生间、阳露台的每一个阴角或阳角都可以作为1个实测区。一个实测区，按30CM、150CM分别测量1次，2次测量值作为该实测指标合格率的2个计算点 |  | 瓷砖墙面
|  |  | 石材墙面[0，3]mm | 6 | 12 | 房内厨房、卫生间、阳露台的每一个阴角或阳角都可以作为1个实测区。一个实测区，按30CM、150CM分别测量1次，2次测量值作为该实测指标合格率的2个计算点 |  | 石材墙面
|  | 接缝高低差 | 瓷砖墙面[0，1]mm | 6 | 12 | 该指标宜在装修收尾阶段测量。每一套房内厨房、卫生间、阳台或露台的墙面都可以作为1个实测区。 |  | 瓷砖墙面
|  |  | 石材墙面[0，1]mm | 6 | 12 | 该指标宜在装修收尾阶段测量。每一套房内厨房、卫生间、阳台或露台的墙面都可以作为1个实测区。 |  | 石材墙面
|  | 裂缝/空鼓（墙面饰面砖工程） | 无裂缝、空鼓 | 10 | 10 | 所选户型内有饰面砖墙面的厨房、卫生间等每一自然间作为1个实测区。所选套房内所有墙体全检。1个实测区的实测值作为1个实测合格率计算点。 |  | 裂缝空鼓
墙面饰面砖合计
| 地面饰面砖 | 地面表面平整度 | [0，2]mm | 6 | 12 | 地漏的汇水区域不测饰面砖地面表面平整度。每一功能房间饰面砖地面都可以作为1个实测区，累计实测实量6个实测区。每一功能房间地面（不包括厨卫间）的4个角部区域，任选两个角与墙面夹角45度平放靠尺共测量2次。客餐厅或较大房间地面的中部区域需加测1次。这2或3次实测值作为判断该实测指标合格率的2或3个计算点。 |  | 高低差
|  | 接缝高低差 | [0，0.5]mm | 6 | 12 | 每一功能房间饰面砖地面都可以作为1个实测区。在每一饰面砖地面目测选取2条疑似高低差最大的饰面砖接缝。用钢尺或其他辅助工具紧靠相邻两饰面砖跨过接缝，用0.5MM钢塞片插入钢尺与饰面砖之间的缝隙。如能插入，则该测量点不合格；反之则该测量点合格。2条接缝高低差的测量值，分别作为判断该实测指标合格率的2个计算点。 |  | 高低差
|  | 裂缝/空鼓（地面饰面砖工程） | 无裂缝、空鼓 | 6 | 6 | 实测时，厨房和卫生间户内墙面测量部位需完成贴砖工程。所选户型内有饰面砖地面的每1个自然间，如厨房、卫生间、走道等，都作为1个实测区。1个实测点作为判断该实测指标合格率的1个计算点。 |  | 裂缝空鼓
地面饰面砖合计
| 木地板安装 | 表面平整度 | [0，2]mm | 6 | 12 | 每一功能房间木地板地面都可以作为1个实测区。任选同一功能房间地面的2个对角区域，按与墙面夹角45度平放靠尺测量2次，加上房间中部区域测量一次，共测量3次。客\餐厅或较大房间地面的中部区域需加测1次。 |  | 表面平整度
|  | 地板水平度 | [0，10]mm | 4 | 20 | 每一功能房间木地板地面都可以作为1个实测区。使用激光扫平仪，在实测房间内打出一条水平基准线。同一实测区地面的四个角距地脚边线30CM以内各选取1点，在地面几何中心位选取1点，分别测量出地板与水平基准线之间的5个垂直距离。以最低点为基准点，计算另外四点与最低点之间的偏差，最大偏差值≤15mm时，5个偏差值（基准点偏差值以0计）的实际值作为判断该实测指标合格率的5个计算点。最大偏差值﹥15mm时，5个偏差值均按最大偏差值计，作为判断该实测指标合格率的5个计算点。 |  | 地板水平度
|  | 接缝宽度（实木复合、实木地板） | [0，0.5]mm | 6 | 12 | 该指标宜在装修收尾阶段测量。每一功能房间木地板地面都可以作为1个实测区。目测选取2条疑似高低差最大的地板条接缝，分别用钢尺紧靠相邻两地板条跨过接缝，以0.5mm厚度的钢塞片插入钢尺与地板条之间的缝隙；如能插入，则该测量点不合格；反之则该测量点合格。不合格点均按0.6MM记录，合格点均按0.4MM记录。2个实测值均作为该实测指标合格率的2个计算点。 |  | 接缝宽度（实木复合、实木地板）
|  | 接缝高低差（实木复合、实木地板） | [0，0.5]mm | 6 | 12 | 该指标宜在装修收尾阶段测量。每一功能房间木地板地面都可以作为1个实测区。目测选取2条疑似高低差最大的地板条接缝；分别用钢塞片插入钢尺与地板条之间的缝隙；如能插入，则该测量点不合格；反之则该测量点合格。2个实测值均作为计算点。不合格点均按规范标准加0.1MM记录，合格点均按规范标准减0.1MM记录。 |  | 接缝高低差（实木复合、实木地板）
木地板安装合计
| 门窗工程 | 型材拼缝宽度（不适用塑钢窗） | [0，0.3]mm | 10 | 10 | 该指标宜在窗扇安装完、窗框保护膜拆除完的装修收尾阶段测量。户内每一樘门或窗都可以作为1个实测区.在同一铝合金门或窗的窗框、窗扇，目测选取1条疑似缝隙宽度最大的型材拼接缝。用0.2MM钢塞片插入型材拼接缝隙，如能插入，则该测量点不合格；反之则该测量点合格。不合格点均按0.5MM记录，合格点均按0.1MM记录。 |  | 拼缝宽
|  | 型材拼缝高低差 | 同截面[0，0.3]mm | 10 | 10 | 该指标宜在窗扇安装完、窗框保护膜拆除完的装修收尾阶段测量。户内每一樘门或窗都可以作为1个实测区.目测选取1条疑似高低差最大的型材拼接缝，用钢尺跨过接缝以0.3MM钢塞片插入钢尺与型材之间的缝隙，如能插入，则该测量点不合格；反之则该测量点合格。1条接缝高低差的测量值，作为该实测指标合格率的1个计算点。不合格点均按0.5MM记录，合格点均按0.2MM记录。 |  | 同截面高低差
|  |  | 不同截面[0，0.5]mm | 10 | 10 |  |  | 不同截面高低差
|  | 门、窗框正面垂直度 | [0，2]mm | 10 | 20 | 户内每一樘门或窗都可以作为1个实测区. 用2M靠尺分别测量每一樘铝合金门或窗两边竖框垂直度，取2个实测值中的最大值，作为该实测指标合格率的1个计算点 |  | 垂直度
|  |  | 塑钢窗[0，3]mm | 10 | 20 |  |  | 垂直度
门窗工程
防水工程 | 防水工程 | 地下室防水层厚度 | 1、卷材的厚度不小于设计值；2、涂膜防水层成膜良好无分层。 | 5 | 5 | 共计5个计算点，（1）. 每个地下室侧墙、底板每个为1个实测区,累计测满5个测区，每个实测区在墙、地面各取1个实测值。每个实测值作为1个计算点，共计5个计算点。 （2）. 测量方法： a) 施工阶段，同一实测区，在非附加层范围内，选择1个疑似厚度最薄部位，割取20×20mm实样，目测涂膜成膜与分层，用卡尺测量厚度； b) 如装饰面已完，则通过闭水检验，不实测此指标。 （3）. 数据记录：当一个测区防水涂膜切片最小厚度小于要求时，实测值不合格；平均厚度小于设计厚度或防水出厂合格证、质量检验报告、现场抽样试验报告不合格、未按设计要求设置防水附加层时（附加层第三方不实测以项目过程自查为主），全部不合格。 |  | 防水层厚度
|  | 地下室防水附加层 | 1、防水涂膜成膜良好无分层，附加层部位的切片厚度不小于非附加层部位设计厚度的150％； 2、卷材防水附加层宽度不小于500mm，水平和上翻各250mm。 | 5 | 5 | 共计5个计算点，（1）. 每个地下室侧墙、底板每个为1个实测区,累计测满5个测区，每个实测区在墙、地面各取1个实测值。每个实测值作为1个计算点，共计5个计算点。 （2）. 测量方法： a) 施工阶段，同一实测区，在非附加层范围内，选择1个疑似厚度最薄部位，割取20×20mm实样，目测涂膜成膜与分层，用卡尺测量厚度； b) 如装饰面已完，则通过闭水检验，不实测此指标。 （3）. 数据记录：当一个测区防水涂膜切片最小厚度小于要求时，实测值不合格；平均厚度小于设计厚度或防水出厂合格证、质量检验报告、现场抽样试验报告不合格、未按设计要求设置防水附加层时（附加层第三方不实测以项目过程自查为主），全部不合格。 |  | 防水附加层
|  | 屋面防水厚度 | 实测值与设计值比较，卷材的厚度不小于设计值。 | 5 | 5 | 共计5个计算点，（1）. 每个卫生间为1个实测区,累计测满5个测区，每个实测区在墙、地面各取1个实测值。每个实测值作为1个计算点，共计5个计算点。 （2）. 测量方法： a) 施工阶段，同一实测区，在非附加层范围内，选择1个疑似厚度最薄部位，割取20×20mm实样，目测涂膜成膜与分层，用卡尺测量厚度； b) 如装饰面已完，则通过闭水检验，不实测此指标。 （3）. 数据记录：当一个测区防水涂膜切片最小厚度小于要求时，实测值不合格；平均厚度小于设计厚度或防水出厂合格证、质量检验报告、现场抽样试验报告不合格、未按设计要求设置防水附加层时（附加层第三方不实测以项目过程自查为主），全部不合格。 |  | 防水厚度
设计值
|  | 卫生间涂膜厚度 | 卫生间地面、墙面（非附加层部分）防水涂膜成膜良好，无分层。涂膜防水层平均厚度应符合设计，最小厚度不小于设计厚度８０％。 | 5 | 5 | 每1个卫生间为1个实测区,累计5个测区，不足5个时，需增加实测套房数。每个实测区取1个实测值。每个实测值作为1个计数点。涂膜施工阶段，同一实测区，在非附加层范围内，选择1个疑似厚度最薄部位，采用针测法或割取20×20mm实样，目测涂膜成膜与分层，用卡尺测量厚度；保护层完工阶段，同一实测区，在非附加层范围内，随机选取一点（不同测区选取不同位置，如地面、浴室墙面不同高位等），剥离防水保护层，采用针测法或割取20×20mm实样，目测防水涂膜成膜与分层，用卡尺测量厚度；如装饰面已完，则通过闭水检验，不实测此指标。 |  | 卫生间涂膜厚度
|  | 卫生间附加防水层 | 设置部位：卫生间的侧排口、落水口、管道周边、阴阳角、烟道反坎、管井反坎、门框底等部位须设防水附加层。防水附加层材料与防水层相同；设置尺寸：防水附加层应从阴角开始上反和水平延伸各不小于250 mm。附加层四周上返高度超过地面完成面300mm，过门框向外延伸200mm。涂膜厚度：切片厚度不小于设计厚度的150％ | 5 | 5 | 共计5个计算点，（1）. 每个卫生间为1个实测区,累计测满5个测区，每个实测区在墙、地面各取1个实测值。每个实测值作为1个计算点，共计5个计算点。 （2）. 测量方法： a) 施工阶段，同一实测区，在非附加层范围内，选择1个疑似厚度最薄部位，割取20×20mm实样，目测涂膜成膜与分层，用卡尺测量厚度； b) 如装饰面已完，则通过闭水检验，不实测此指标。 （4）. 数据记录：当一个测区防水涂膜切片最小厚度小于要求时，实测值不合格；平均厚度小于设计厚度或防水出厂合格证、质量检验报告、现场抽样试验报告不合格、未 |  | 卫生间附加层涂膜厚度
防水工程
设备安装工程 | 安装 工程 | 座便坑距偏差 | [0,10]mm | 6 | 6 | （1） 本指标在墙面打灰饼或抹灰完成或装饰面完成阶段，且管孔填嵌固定后测量。 （2） 实测前，通过图纸确定座便器预留排水管孔距，并将其管孔中心距换算为管外壁距墙体装修完成面距离。如墙体装修面还未完成，现场测量值要减去2cm（墙面瓷砖铺贴预留厚度），以此作为偏差计算的数值进行合格性判断。 |  | 座便坑距偏
|  | 同一室内的底盒标高差 | [0，5]mm | 6 | 36 | 使用激光扫平仪在墙面打出一条水平线。以该水平线为基准，用钢卷尺测量该房间内同一标高各电气底盒上口内壁至水平基准线的距离。选取其与水平基准线之间实测值的极差，作为判断该实测指标合格率的1个计算点。 |  | 标高差
|  | 并列插座开关面板高度差 | [0，0.5]mm | 6 | 6 | 测区选择：每一个功能房间作为1个实测区，累计实测6个实测区。所选2套房中实测区不足6个时，增加实测套房数。 测量方法：选同一类型并列的面板，以钢尺或其他工具紧靠并列面板上边。以0.5mm钢塞片插入钢尺与各面板之间的缝隙，如钢塞片能进入缝隙，则该测量点不合格。反之则合格。每个实测值都作为合格率的1个计算点。 |  | 高度差
安装工程合计
实测实量合计

## 实测实量记录表
实测实量记录表
项目名称 | [6 empty] | 项目负责人
检查部位 | [6 empty] | 时间
检查项目 |  | 检查内容 | 评判标准 |  | 合格率 | 检查情况：原始数据——检测点 |  | 计算数据：0—合格；1—不合格
|  | 轴线控制网 | 60-100米范围的轴线点误差是3mm。15-60米的是2.5mm。
回弹及碳化
土建工程 | 钢筋工程 | 钢筋间距 | （±20） |  | #DIV/0!
|  | 保护层厚度 | 基础（±10） |  | #DIV/0!
|  |  | 其他（±5） |  | #DIV/0!
| 混凝土结构工程 | 截面尺寸 | （－5，10） |  | #DIV/0!
|  | 楼板厚度 | （－5，10） |  | #DIV/0!
| 砌筑工程 | 表面平整度 | （0，8） |  | #DIV/0!
#DIV/0!
|  | 垂直度 | （0，5） |  | #DIV/0!
#DIV/0!
| 抹灰工程 | 墙面表面平整度 | （0，4） |  | #DIV/0!
#DIV/0!
|  | 墙面垂直度 | （0，4） |  | #DIV/0!
#DIV/0!
|  | 顶棚水平度 | （0，10） |  | #DIV/0!
#DIV/0!
|  | 净高 | （－20，20） |  | #DIV/0!
#DIV/0!
|  | 户内门洞尺寸偏差 | 高（－10，10） |  | #DIV/0!
|  |  | 宽（－10，10） |  | #DIV/0!
|  |  | 厚度（≤5） |  | #DIV/0!
|  | 抹灰阴阳角方正 | （0，4） |  | #DIV/0!
#DIV/0!
市政工程 | 路基工程 | 土路基 | 路床纵断高程（-20,10） |  | #DIV/0!
|  |  | 路床中线偏位（≤30） |  | #DIV/0!
|  |  | 路床平整度（≤15） |  | #DIV/0!
路床宽度不小于设计+B
路床横坡±0.3且不反坡
|  | 挖石方路基 | 路床纵断高程（50，-100） |  | #DIV/0!
|  |  | 路床中线偏位（≤30） |  | #DIV/0!
路床宽度不小于设计+B
|  | 填石方路基 | 路床纵断高程（-20,10） |  | #DIV/0!
|  |  | 路床中线偏位（≤30） |  | #DIV/0!
|  |  | 路床平整度（≤20） |  | #DIV/0!
路床宽度不小于设计+B
路床横坡±0.3且不反坡
| 混凝土 | 砼面层 | 厚度（±5） |  | #DIV/0!
|  | 沥青混凝土 | 厚度（-5,10） |  | #DIV/0!
| 铺砌（筑） | 料石铺砌 | 平整度（≤3） |  | #DIV/0!
|  | 沥青混合料铺筑人行道面层 | 平整度 | 沥青砼（≤5） | #DIV/0!
|  |  |  | 其他（≤7） | #DIV/0!
|  |  | 横坡±0.3%且不反坡 |  | #DIV/0!
|  |  | 厚度（±5） |  | #DIV/0!

## 附件 回弹法混凝土回弹强度记录表
回弹法检测混凝土强度记录表
工程名称
构件名称 | 成型日期 | 构件位置 |  | 检测仪器 | 回弹仪 | 砼弹击面
|  | 强度等级 | 回弹值 |  |  |  | 测区平均回弹值Rm | 碳化值

## 沟槽回填
|  |  | 土方工程 |  |  |  | 验收部位
GB 50268-2008
回填土压实度 | 沟槽在路基范围外 | 胸腔部分 |  | 管侧 |  | 重型≥87%、轻型≥90%
|  |  |  | 管顶以上500mm |  | 87±2（轻型）%
|  | 其余部分 |  |  |  | ≥90%(轻型)或
按设计要求
|  | 农田或绿地范围 |  |  |  | 不宜压实，预留沉
|  | 表层500mm范围内 |  |  |  | 降量，表面整平
| 沟槽 | 胸腔部分 |  | 管侧 |  | 重型≥87%、轻型≥90%
在
路
基
范
围 内
|  |  |  | 管顶以上250mm |  | 87±2（轻型）%
|  | 由路槽底算起的深度范围mm |  | ≤800 mm | 快速路及主干路 | 重型≥95%、轻型≥98%
[5 empty] | 次干路 | 重型≥93%、轻型≥95%
回填土压实度 |  | 由路槽底算起的深度范围mm |  | ≤800 mm | 支路 | 重型≥90%、轻型≥92%
|  |  |  | ＞800 | 快速路 | 重型≥93%、轻型≥95%
|  |  |  | ～1500 mm | 及主干路
[5 empty] | 次干路 | 重型≥90%、轻型≥92%
[5 empty] | 支路 | 重型≥87%、轻型≥90%
|  |  |  | ＞1500 mm | 快速路 | 重型≥87%、轻型≥90%
及主干路
[5 empty] | 次干路 | 重型≥87%、轻型≥90%
[5 empty] | 支路 | 重型≥87%、轻型≥90%
[6 empty] | 质量要求或 |  | 检 查 结 果
最低压实度（%）
回填高程、外观 | [5 empty] | 达到设计高程、表面平整 |  | 回填达到设计高程、表面平整
管道及附属构筑物 | [5 empty] | 无损伤。沉降、位移 |  | 回填时管道及附属构筑物无损伤、沉降、位移

## 质量风险-隐藏 (hidden)
质量风险检查评分表
A
一级目录 | 二级目录 | 归属分类 | 三级目录 | 大项合格率
地基与基础 | 地基与基础 | 其他 | 基坑开挖分段分层控制，挖土后及时支护；边坡放坡到位，边坡应顺直及安全 | #REF!
|  | 其他 | 按规范要求进行基坑变形监测；
|  | 其他 | 基坑排水
|  | 其他 | 喷锚质量、锚杆及土钉墙应符合规范要求
|  | 其他 | 地基处理方式应符合规范要求
|  | 其他 | 预应力管桩施工期间，无重车、堆土等侧向荷载影响
|  | 其他 | 桩位偏差（轴线、垂直度）符合规范要求；截桩和桩头处理合规；
渗漏 | 地下室 | 渗漏 | 地下室顶板、侧墙存在渗漏现象 | #REF!
|  | 渗漏 | 地下防水施工前基层处理
|  | 渗漏 | 地下室底板和侧墙防水搭接
|  | 渗漏 | 地下防水区域砼裂缝处理
|  | 渗漏 | 地下室是否按规范设穿墙套管；预埋质量；防水材料是否卷入50mm
|  | 渗漏 | 地下室外墙是否按规范设止水螺杆；止水螺杆端头一次性切割到位
|  | 渗漏 | 楼板裂缝
|  | 渗漏 | 基坑回填质量及成品保护
|  | 渗漏 | 后浇带和施工缝止水钢板，止水措施（止水钢板、遇水膨胀止水条、止水凹槽）的施工质量
|  | 渗漏 | 防水材料厚度\品牌
| 卫生间 | 渗漏 | 卫生间顶板存在渗漏现象
|  | 渗漏 | 卫生间防水做法
|  | 渗漏 | 卫生间管道部位防水做法
|  | 渗漏 | 卫生间给水管穿设
|  | 渗漏 | 卫生间门槛石后贴
| 外窗及窗框安装 | 渗漏 | 外墙砌筑质量
|  | 渗漏 | 外墙构造柱
|  | 渗漏 | 外墙孔洞封堵、穿墙螺杆眼封堵
|  | 渗漏 | 抹灰后外墙不应出现渗漏
| 砼导墙 | 渗漏 | 外窗窗台压顶每边伸入墙体不小于240，窗台坡度符合要求
|  | 渗漏 | 外窗塞缝施工质量
|  | 渗漏 | 窗框与钢副框间应打发泡胶
|  | 渗漏 | 外窗自身渗漏
| 地下室 | 渗漏 | 是否漏设，高度是否满足要求（卫生间周边不低于200，露台、屋面周边填充墙底部、女儿墙底部不低于建筑完成面150）
|  | 渗漏 | 填土完成面以下部位，不应采用砌体挡土，应采用砼现浇结构挡土
|  | 渗漏 | 导墙支模及浇筑质量
| 防水施工及构造 | 渗漏 | 吊洞质量满足要求
|  | 渗漏 | 防水基层应收光，表面应平整，清理干净，砼缺陷应事前修补
|  | 渗漏 | 当泛水高度范围存在砖砌体时，应先抹灰再做防水
|  | 渗漏 | 附加层做法应正确
|  | 渗漏 | 防水层施工后，不应出现渗漏
|  | 渗漏 | 外窗台抹灰排水坡度应大于10%；女儿墙抹灰坡度应向内、窗眉抹灰应留滴水槽或滴水线（鹰嘴）
|  | 渗漏 | 阳露台抹灰不能一次性抹到底，防水上翻高度范围内应先找平，待防水及刚性层完成后，再抹灰下底
|  | 渗漏 | 在砼基层上做防水层时，防水材料应直接涂敷在砼基层上
|  | 渗漏 | 聚氨酯涂膜、卷材防水施工时，基层应干燥
|  | 渗漏 | 阴角R角施工、防水附加层
|  | 渗漏 | 屋面排水、檐口排水、变形缝
|  | 渗漏 | 出屋面、地下室顶板和露台管道必须设刚性防水套管
|  | 渗漏 | 泛水高度内不能采用带PVC套管的穿墙螺杆
|  | 渗漏 | 屋面、露台、天沟预留排水孔
| 屋面 | 渗漏 | 女儿墙压顶、天沟、雨水口周边坡度
|  | 渗漏 | 出屋面管道根部混凝土浇筑质量
| 出屋面（含地下车库顶板）烟风道一次性浇筑 | 渗漏 | 未随屋面一次性浇筑
|  | 渗漏 | 浇筑高度不足
| 阳露台、水暖管井排水设施 | 渗漏 | 地漏、雨水斗设置；阳露台地坪排水坡向远离住宅室内
| 排水管伸缩节设置 | 渗漏 | 排水塑料管必须按设计要求及位置装设伸缩节。如设计无要求时，伸缩节间距不得大于4m。
空鼓/开裂 | 地下室 | 空鼓/开裂 | 砼墙面管线应暗埋、严禁后开槽；不得损坏钢筋；挂网、抹灰前用细石砼灌实 | #REF!
|  | 空鼓/开裂 | 楼层砂浆应垫板、现场不允许加水、不得使用已初凝的砌筑砂浆
|  | 空鼓/开裂 | 通缝（含门窗洞口补洞）
|  | 空鼓/开裂 | 过梁符合设计和规范要求
| 门垛砌筑质量 | 空鼓/开裂 | 门垛砌筑应牢固
| 补砌、补塞 | 空鼓/开裂 | 补砌、补塞质量
| 砌体墙面管线暗埋、后开槽 | 空鼓/开裂 | 后开槽应机械开槽，严禁人工剔凿开槽；严禁水平开槽；挂网、抹灰前用细石砼灌实
| 抹灰基层处理 | 空鼓/开裂 | 挂网、甩浆前应将墙体各种孔洞封堵、应修补结构缺陷、清理墙体表面杂物
| 挂网 | 空鼓/开裂 | 外墙有否抗裂钢丝网、内墙是否有抗裂网、外墙钢丝网丝径、宽度、热镀锌、抗裂网锚固
| 抹灰前墙面甩浆 | 空鼓/开裂 | 抹灰前墙面应甩浆
|  | 空鼓/开裂 | 抹灰前墙面应甩浆
| 抹灰质量 | 空鼓/开裂 | 抹灰砂浆配合比合规、楼层上堆放砂浆应设垫板、不现场加水、初凝后不使用
|  | 空鼓/开裂 | 分层抹灰，超过35mm抹灰层间加抗裂钢丝网
|  | 空鼓/开裂 | 抹灰后养护措施合规，不空鼓、裂缝
| 空鼓开裂修补工艺 | 空鼓/开裂 | 空鼓开裂应采用无齿锯切割，修补应规整
| 地砖、石材空鼓 | 空鼓/开裂 | 粘接牢固、不空鼓
钢筋工程 | 受力主筋规格及数量 | 其他 | 受力钢筋规格、数量安装质量 | #REF!
| 非受力主筋规格及数量 | 其他 | 非受力钢筋规格、数量安装质量
| 钢筋绑扎 | 其他 | 钢筋绑扎率不足
| 钢筋连接 | 其他 | 钢筋连接符合要求
| 竖向受力钢筋偏位 | 其他 | 钢筋无偏位
| 钢筋保护层 | 其他 | 保护层大小符合要求、垫块数量、规格符合要求
| 弯钩和弯折 | 其他 | 钢筋弯钩半径、平直段长度符合要求
木模板工程 | 内外架连接 | 其他 | 严禁内外架 | #REF!
| 支撑立杆落地 | 其他 | 立杆无悬空，设置垫板，接头应错开，第一道立杆距墙间距过大
| 扫地杆、水平杆、剪刀撑、抛撑 | 其他 | 扫地杆、水平杆、剪刀撑、抛撑布置符合要求
| 支撑立杆自由端及顶托 | 其他 | 立杆自由端长度符合规范要求，顶托伸出长度符合要求
| 防漏浆措施 | 其他 | 模板设置防漏浆措施
| 模板质量 | 其他 | 模板缺陷部位处理完成，打磨清理干净，并涂刷脱模挤
铝模板 | 模板检查 | 其他 | 模板表面平整、无污染、破损、变形、无高低差、拼缝大小符合要求 | #REF!
| 模板安装 | 其他 | 模板对拉螺栓采用机械钻孔，螺栓孔平直
|  | 其他 | 背楞接头符合要求、承载力符合要求
| 模板整体组拼施工技术 | 其他 | 背楞间距符合要求
|  | 其他 | 斜撑间距数量符合要求
|  | 其他 | 销钉间距符合要求
| 模板拆除事项 | 其他 | 模板拆除
观感质量 | 砼观感 | 观感质量 | 砼构件不能夹渣、砼楼板浇筑后收面、砼构件不能出现孔洞、露筋 | #REF!
| 组砌方式 | 观感质量 | 砌筑观感
|  | 观感质量 | 三线实心砖
| 构造柱 | 观感质量 | 构造柱支模时应设投料斗（高出构造柱顶50mm）、对拉螺杆
| 抹灰墙面观感质量 | 观感质量 | 抹灰层应具备一定强度
| 地坪观感质量 | 观感质量 | 地坪不起砂、裂缝；同房间地面平整、无明显色差
| 开关插座高低差不明显，安装牢固 | 观感质量 | 高低差不明显，安装牢固
| 涂料 | 观感质量 | 色差、分隔缝、污染、流坠、透底、掉粉、开裂
| 墙地砖 | 观感质量 | 墙地砖质量、空鼓、粘贴、勾缝、是否泛碱、污染、不能出现朝天缝
| 外墙石材 | 观感质量 | 勾缝、是否泛碱、污染
| 石膏板吊顶 | 观感质量 | 吊顶水平高差合规、无开裂
| 铝板吊顶安装 | 观感质量 | 吊顶安装平整，无色差、无接缝高低差，无翘曲离缝现象、板材无大小头现象
| 壁纸施工质量 | 观感质量 | 壁纸接缝不明显，无色差，收口合理、无空鼓和气泡现象
| 石材 | 观感质量 | 表面平整、无接缝高低差、无明显色差和返碱
|  | 观感质量 | 坡度合理，无倒坡现象
| 木地板 | 观感质量 | 表面平整、接缝严密和勾缝密实，无接缝高低差、无空鼓松动现象
|  | 观感质量 | 与踢脚线结合严密无缝隙、踢脚线安装牢固无松动现象
| 硅酮胶顺直，色泽一致，无污染 | 观感质量 | 外侧耐候硅酮胶，内侧中性硅酮胶、打胶质量
成品保护 | 防水施工 | 成品保护 | 地下防水施工和成品保护 | #REF!
|  | 成品保护 | 屋面、露台防水成品保护
|  | 成品保护 | 室内防水成品保护
| 门窗、五金 | 成品保护 | 门窗成品保护到位，五金开启灵活
| 室内栏杆 | 成品保护 | 成品保护到位
| 墙地砖 | 成品保护 | 成品保护到位无污染和划伤、磕碰现象
| 木地板 | 成品保护 | 成品保护到位无污染和划伤、磕碰现象
| 开关插座 | 成品保护 | 成品保护到位，无污染
| 墙纸 | 成品保护 | 成品保护到位，无污染
| 灯具 | 成品保护 | 安装牢固，成品保护到位无污染
| 洁具 | 成品保护 | 安装牢固，成品保护到位，无污染和损坏，无堵塞
结构安全 | 后浇带、悬臂构件支撑 | 结构安全 | 是否独立搭设、支撑是否提前拆除 | #REF!
| 地下室顶板 | 结构安全 | 重载
| 裂缝 | 结构安全 | 砼构件产生裂缝
| 破坏钢筋 | 结构安全 | 不得破坏砼构件钢筋
违规、强条 | 安全性 | 违规、强条 | 临空处高度在24米以下时，栏杆高度不应低于1.05米;临空高度在24米及以上 (包括中高层住宅) 时,栏杆高度不应低于1.10米 | #REF!
|  | 违规、强条 | 应使用安全玻璃的部位： （1）7层及以上外开窗； （2）底边距离最终装修面小于500的落地窗； （3）楼梯、阳台、平台走廊的栏板和中庭内栏板； （4）单块面积大于1.5平米的窗玻璃； （5）幕墙玻璃
|  | 违规、强条 | 临空栏杆玻璃应使用双钢化夹胶玻璃； 雨棚和天窗玻璃应使用夹胶玻璃
|  | 违规、强条 | 临空栏杆高度：多层不小于1050，高层不小于1100。 临空栏杆竖向构件内空尺寸：不大于110
| 烟风道层间卸载、烟风道安装质量 | 违规、强条 | 烟风道壁厚；层间卸载数量是否足够、做法是否合理
|  | 违规、强条 | 安装上下对齐、非顶层在楼板位置对接
| 线条 | 违规、强条 | 高于三层处的建筑外墙悬空装饰线条不应采用GRC材料，应采用苯板线条或现浇砼结构
| 保温 | 违规、强条 | 材料厚度、燃烧性能
|  | 违规、强条 | 苯板保温有效粘贴面积、拼缝、锚栓、托架、收头、网格布包封和抗裂层
| 石材 | 违规、强条 | 石材材质及质量
|  | 违规、强条 | 龙骨质量及固定、连接；焊点防锈处理、干挂时，压顶水平面石材应固定在龙骨上，禁止用砖垫石材

## 安全文明-隐藏 (hidden)
安全文明检查评分表
|  |  |  | B | A
一级目录 | 二级目录 | 归属分类 | 三级目录 | 分项合格率 | 大项合格率
安全生产 | 安全管理 | * | 安全生产责任制 | #REF! | #REF!
|  | * | 安全技术交底
|  | * | 安全检查
|  | * | 安全教育
|  | * | 持证上岗
|  | * | 安全标志
| 防火管理 | * | 施工场地 | #REF!
|  | * | 材料管理
|  | * | 现场住宿
|  | * | 现场防火
| 脚手架 | * | 落地式脚手架_立杆基础 | #REF!
|  | * | 落地式脚手架_架体与建筑拉结
|  | * | 落地式脚手架_杆件设置与剪刀撑
|  | * | 落地式脚手架_脚手板与防护栏杆
|  | * | 落地式脚手架_层间防护
|  | * | 落地式脚手架_外架堆载
|  | * | 悬挑式脚手架_悬挑钢梁
|  | * | 悬挑式脚手架_架体稳定
|  | * | 悬挑式脚手架_脚手板
|  | * | 悬挑式脚手架_杆件设置
|  | * | 悬挑式脚手架_架体防护
|  | * | 悬挑式脚手架_层间防护
|  | * | 附着式升降脚手架_安全装置
|  | * | 附着式升降脚手架_架体构造
|  | * | 附着式升降脚手架_附墙支座
|  | * | 附着式升降脚手架_脚手板
|  | * | 附着式升降脚手架_架体防护
|  | * | 附着式升降脚手架_安全作业
|  | * | 吊篮_安全装置
|  | * | 吊篮_悬挂机构
|  | * | 吊篮_钢丝绳
|  | * | 吊篮_升降作业
|  | * | 吊篮_安全防护
|  | * | 吊篮_荷载
| 基坑工程 | * | 基坑支护 | #REF!
|  | * | 降排水
|  | * | 基坑开挖
|  | * | 坑边荷载
|  | * | 安全防护
|  | * | 基坑监测
| 高处作业 | * | 安全帽 | #REF!
|  | * | 安全网
|  | * | 安全带
|  | * | 临边防护
|  | * | 洞口防护
|  | * | 通道口防护
|  | * | 悬挑式物料钢平台
| 施工用电 | * | 外电防护 | #REF!
|  | * | 配电室与配电装置
|  | * | 配电线路
|  | * | 配电箱与开关箱
|  | * | 接地与接零保护系统
|  | * | 现场照明
| 物料提升机与施工升降机 | * | 物料提升机_安全装置 | #REF!
|  | * | 物料提升机_防护设施
|  | * | 物料提升机_附墙架与缆风绳
|  | * | 物料提升机_钢丝绳
|  | * | 物料提升机_基础
|  | * | 物料提升机_卷扬机操作棚
|  | * | 物料提升机_小计
|  | * | 施工升降机_安全装置
|  | * | 施工升降机_限位装置
|  | * | 施工升降机_防护设施
|  | * | 施工升降机_基础
|  | * | 施工升降机_通信与电气安全
| 塔式起重机起重吊装 | * | 塔式起重机_登记使用 | #REF!
|  | * | 塔式起重机_吊钩、滑轮、与钢丝绳
|  | * | 塔式起重机_多塔作业
|  | * | 塔式起重机_基础
|  | * | 塔式起重机_形象标识
|  | * | 塔式起重机_结构设施
|  | * | 起重吊装_钢丝绳与地锚
|  | * | 起重吊装_索具
|  | * | 起重吊装_作业环境
|  | * | 起重吊装_起重吊装
| 施工机具 | * | 圆盘锯 | #REF!
|  | * | 钢筋机械
|  | * | 电焊机
|  | * | 气瓶
|  | * | 搅拌机
|  | * | 吊筐
文明施工 | 现场围挡 | * | 现场围挡 | #REF! | #REF!
| 封闭管理 | * | 封闭管理 | #REF!
| 场区控制 | * | 场区控制 | #REF!
| 材料管理 | * | 材料管理 | #REF!
| 公示标牌 | * | 公示标牌 | #REF!
| 集中加工区 | * | 集中加工区 | #REF!

## 管理行为-隐藏 (hidden)
管理行为检查评分表
A
一级目录 | 二级目录 | 归属分类 | 三级目录 | 大项合格率
监理管理行为 | 监理规划 | * | 1、监理规划的审批程序是否确定，重点检查监理公司技术负责人、总监理工程师审批程序及签章情况。 2、监理规划主要内容重点检查：①监理组织形式、人员配备及进退场计划、监理人员岗位职责。②本工程的重点、特点、难点分析及监理对策。③拟编制的本工程危大工程监理实施细则清单。 3、总监理工程师应向专业监理工程师、监理员等进行监理规划交底，交底应形成书面交底记录，并作为监理规划的附件。 | #REF!
| 监理实施细则 | * | 1.专业性较强的分部分项工程，如地基与基础分部工程中的地基子分部工程、基础子分部工程、基坑支护子分部、桩基分项工程、均应编写监理实施细则；主体结构分部工程应按子分部工程编写监理实施细则；其他的分部分项工程可根据项目工程特点按分部工程编写监理实施细则。 2.危险性较大的分部分项工程（基坑支护与降水工程、土方开挖工程、临时用电、文明施工、塔吊安装、拆除、群塔做业防碰撞、模板支架专项、施工升降机安装拆除、悬挑式脚手架、爬架、悬挑钢平台、外墙吊篮、幕墙安装等） 3.专业监理工程师应向监理员进行监理实施细则交底，交底应形成书面交底记录，并作为监理实施细则的附件
| 监理日志 | * | 1.项目监理机构应安排专人每日对房屋建筑工程监理工作、施工进展情况及其他相关事项所做的记录。 监理日志应经总监或总监授权人员签字确认。（总监签阅周期不得大于一个星期） 2.施工过程监理日志主要内容：①监理现场巡查、见证取样、平行检验、旁站等（包括口头指令、协调等）；②检验批验收情况（包括测量放线等）；③施工单位各种报验、报审等（如施工组织设计（施工方案）、分包单位资质、工程材料/构配件/设备、工程款支付、进度计划、工程变更、费用/工程临时/最终延期索赔等报审）；④召开的各种会议（可只注明会议纪要编号）⑤异常事件的发生及处理（如质量安全事故、停复工、索赔、质量投诉等）；⑥政府检查、建设单位来文和要求、监理单位来文。⑦其他应记录的主要工作事项，如混凝土浇筑等； 3.安全监理日志主要内容：专项施工方案与安全技术措施审核、特种作业人员持证情况的核查、危大工程专项巡视、危大工程验收、施工起重机械安装/使用/拆卸等。
| 工程开工令 | * | 项目监理机构同意施工单位开始施工的监理指令文件（经监理审核同意、建设单位审批同意；任何一方发生了违法开工的行为，项目监理机构应视具体情况，采用工作联系单、监理通知单、工程暂停令等形式予以提醒或制止）
| 监理通知单 | * | 质量控制、工程安全管理类监理通知单（只检查近一个月内的监理通知单）
| 第一次工地会议 | * | 工程开工前，总监理工程师及专业监理工程师、项目经理及项目技术负责人等应参加由建设单位主持召开的第一次工地会议，会议纪要由项目监理机构负责整理，与会各方代表会签，总监理工程师签发。
| 监理例会 | * | 项目监理机构应每周召开一次监理例会，组织解决工程相关问题（重点检查例会签到表中总监签到情况及监理项目部提供例会签发台账）
| 监理月报 | * | 总监理工程师应及时组织编制监理月报。
| 旁站记录 | * | 项目监理机构应按要求对重点部位、关键工序、危大工程实施旁站监理，并做好旁站记录。 ①基础工程方面包括：土方回填，混凝土灌注桩浇筑，地下连续墙、土钉墙、后浇带及其他结构混凝土、防水混凝土浇筑，卷材防水层细部构造处理，钢结构安装。 ②主体结构工程方面包括：梁柱节点钢筋隐蔽过程，混凝土浇筑，预应力张拉，装配式结构安装，钢结构安装，网架结构安装，索膜安装。 ③建筑节能工程：对易产生热桥和热工缺陷部位的施工；以及墙体、屋面等保温工程隐蔽前的施工。 ④对危大工程专项监理旁站。
| 工程质量评估报告 | * | 项目监理机构在验收重要的分项工程、分部（子分部）工程前可编制工程质量评估报告；
| 危大工程专项巡视记录 | * | 项目监理机构对危险性较大分部分项工程进行专项巡视检查后填写的巡视检查情况。
| 工程材料/构配件/设备 | * | 项目监理机构应建立工程材料/构配件/设备进场及送检台账。（如钢筋原材及钢筋复称记录、商品混凝土、防水材料、砌体、大型机械设备）
施工单位管理行为 | 法人授权与人员考核 | * | 1、法人代表需签署授权书，项目负责人应签署工程质量终身责任承诺书 2、管理人员及施工人员按规定接受教育培训、考核，培训、考核合格方可上岗作业。 | #REF!
| 分包单位质量管理 | * | 1、应签订专业分包合同 2、总包单位应对分包单位进行质量管理
| 管理体系与责任制度 | * | 1、建立质量管理体系或质量保证体系； 2、岗位责任清晰、责任落实到个人。
| 设计、变更管理 | * | 1、按规定参加设计交底和图纸会审并提供相关记录； 2、设计变更手续应齐全。
| 施组(方案)编制审批 | * | 1、按规定对专业性较强的分部分项工程编制专项施工方案； 2、专项方案审批程序符合规定要求； 3、专项施工方案针对性较强； 4、施工现场应严格按照专项施工方案内容实施； 5、按要求在施工前对工程单位工程、分部工程、分项工程和检验批进行划分。
| 材料、构配件及设备管理 | * | 1、按规定制定见证取样送检计划，送检计划与工程要相符； 2、建筑原材料、构配件、设备和预拌混凝土等出厂质量证明文件应齐全有效； 3、进场材料批次、数量记录完整； 4、材料检验、试验报告完整。
| 日常检查管理 | * | 1、按规定进行施工技术交底，施工技术交底内容应具备针对性； 2、施工日志按规定如实记录当天现场情况及材料进场及验收
| 测量(外业人员检查) | * | 1、编制测量方案并按要求进行审批 2、施工前按规定对所交桩进行复核测量，建立测量控制网点； 3、人员、仪器按规定配备到位并进行标定； 4、临时水准点和控制桩在施工前进行校核； 5、测量数据应真是有效。
| 施工试验 | * | 1、涉及工程结构安全或使用功能的应进行施工试验检测，试验检测资料应完整； 2、检测频率符合相关规定； 3、试验后结构合格方可进行下道工序施工。
| 验收 | * | 1、按规定对检验批、分部分项工程的质量进行验收和记录，对单位工程进行自验； 2、参加工程施工质量验收的人员具备相应的资格，按要求签字； 3、按规定对隐蔽工程的质量进行验收和记录； 4、形成节点验收记录
| 缺陷整改与事故处理 | * | 1、质量缺陷处理方案按规定进行审批，或内容针对性应强； 2、有技术处理记录，处理后应验收。
| 档案管理 | * | 1、档案安排专人管理，有序存放； 2、管理人员应经过培训上岗； 2、及时收集、整理、归档，资料与施工进行要同步。
| 单位资质人员配备及到位情况 | * | 1、施工单位资质符合要求；有安全生产许可证；安全生产许可证在有效期内； 2、单位资质、项目经理进行带班生产或带班生产时间满足施工时间的80%； 3、安全管理人员应持证上岗；证件在有效期内； 4、特种作业人员有特种作业资格证；资格证书应延期复核。
| 应急管理 | * | 1、编制安全生产应急预案； 2、建立应急救援组织、配备救援人员及救援器材； 3、编制应急演练计划；进行应急救援演练。
| 分包单位安全管理 | * | 1、分包单位安分包单位资质符合要求；人员配备符合要求； 2、安全生产许可证在有效期内； 3、按要求签订安全管理协议；
| 机械设备管理 | * | 1、安装、拆卸单位取得专业承包资质和安全生产许可证；制定安装、拆卸方案或方案应审核审批；履行验收程序，负责人签字确认；机械设备安装、拆卸人员及司机、指挥持证上岗；塔式起重机作业前按规定进行例行检查；填写检查记录实行多班作业按规定填写交接班记录； 2、流动式机械设备进场相关文件齐全； 3、按规定每月对机械设备进行全面检查和维修保养。
| 生产安全事故处理 | * | 1、按规定对现场施工作业人员办理保险； 2、生产安全事故按规定进行调查分析处理，制定防范措施； 3、事故处理后进行复查验收。